## Załącznik 11-1 (Materiał)
Raport o składzie chemicznym materiału
Nazwa produktu | [11 empty] | Wydano dnia |  |  |  | Strona 1/
Kod części Mabuchi | [11 empty] | Nazwa dostawcy |  | Kod dostawcy Mabuchi
Numer części dostawcy
Waga (g) | [11 empty] | Producent (Nazwa fabryki) |  | Kod producenta
10 niebezpiecznych substancji |  | Cd | Pb | Hg | Cr6+ | PBB | PBDE | DEHP | DBP | BBP | DIBP |  |  | Dział odpowiadający
Największe dopuszczalne organiczne stężenie (ppm) nieorganiczne |  | 5 75 | 100 1000 | 1000 | 1000 | 1000 - | 1000 - | 1000 - | 1000 - | 1000 - | 1000 - | Producent (fabryka) Adres |  | Osoba udzielająca odpowiedzi | Podpis
Zawartość
OK: poniżej tolerancji, NG: powyżej tolerancji, A: wyjątki z załączonych dyrektywy ELV/RoHS | [11 empty] | E-mail |  | Telefon kontaktowy
1. Należy podać nazwę lub symbol chemiczny dla substancji chemicznej oraz numer CAS dla wszystkich składników, których zawartość wynosi co najmniej 0.01%. | [12 empty] | *Sprawdzić użycie silikonu poli(dimetylosiloksan).
2. Jeżeli wyznaczono zakres dla procentowego stopnia zawartości - do kolumny "stężenie %" wpisać średnią wartość, a do kolumny "przyczyna danej zawartości" wpisać zakres kontrolny. W przypadku wystąpienia górnego limitu podać wartość maksymalną. | [12 empty] | Zaznaczyć "Jest/Brak". | □ Brak □ Jest
3. W przypadku obróbki powierzchni należy osobno podać materiał macierzysty i skład. Należy w nazwie komponentu podać symbol obróbki. Należy też osobno zakwalifikować poszczególne obróbki wielowarstwowe.
4. Należy podać zawartość dla jednorodnego materiału, tak, aby suma wyniosła 100%.
5. W przypadku wskazania niebezpiecznych substancji, należy podać powód powstania danej zawartości i ich procentową zawartość. | [12 empty] | *Sprawdzenie zawartości siarki i związków siarki
6. Kod materiału: oficjalna definicja materiału (POM- polioksymetylen oraz TPE-elastorem termoplastyczny). Nazwa normy: oficjalna norma (Plastik-ISO1043-1 do 4, metale-EN10027, SAE, ISO683-1, lutowanie-JIS Z3282, ISO9453, itp.) | [12 empty] | Zaznaczyć "Jest/Brak". | □ Brak □ Jest
Numer porządkowy | Nazwa komponentu |  |  | Oznaczenia materiału |  | Nazwa normy |  | Zawartość procentowa materiału |  |  | Numer porządkowy Mabuchi | Nazwa substancji chemicznej (symbol chemiczny) |  | Numer CAS | Zawartość procentowa Wt％ | Przyczyna danej zawartości
Raport o składzie chemicznym materiału | [12 empty] | Numer specyfikacji Wersja
Nazwa produktu | [15 empty] | Strona 2/
Kod części Mabuchi
Numer części dostawcy
Waga (g)
Numer porządkowy | Nazwa komponentu |  |  | Oznaczenia materiałów |  | Nazwa normy |  | Zawartość procentowa składników |  |  | Numer porządkowy Mabuchi | Nazwa substancji chemicznej (symbol chemiczny) |  | Numer CAS | Zawartość procentowa Wt％ | Przyczyna danej zawartości

## Załącznik 11-2 (Części)
Raport o składzie chemicznym materiału
Nazwa produktu | [12 empty] | Wydano dnia | [5 empty] | Strona 1/
Kod części Mabuchi | [12 empty] | Nazwa dostawcy |  |  |  | Kod dostawcy Mabuchi
Numer części dostawcy
Waga jednostkowa (mg) | [12 empty] | Nazwa producenta Nazwa fabryki: |  |  |  | Kod producenta
10 niebezpiecznych substancji |  |  | Cd | Pb | Hg | Cr6+ | PBB | PBDE | DEHP | DBP | BBP | DIBP |  |  |  |  | Dział odpowiadający
Największe dopuszczalne organiczne stężenie (ppm) nieorganiczne |  |  | 5 75 | 100 1000 | 1000 | 1000 | 1000 - | 1000 - | 1000 - | 1000 - | 1000 - | 1000 - | Producent (fabryka) Adres |  |  |  | Osoba udzielająca odpowiedzi | Podpis
Zawartość
OK: poniżej tolerancji NG: powyżej tolerancji A: wyjątki z załączonych dyrektywy ELV/RoHS | [12 empty] | E-mail |  |  |  | Telefon kontaktowy
1. Należy podać nazwę lub symbol chemiczny dla substancji chemicznej oraz numer CAS dla wszystkich składników, których zawartość wynosi co najmniej 0.01%. | [15 empty] | *Sprawdzić użycie silikonu poli(dimetylosiloksan).
2. Jeżeli wyznaczono zakres dla procentowego stopnia zawartości - do kolumny "stężenie %" wpisać średnią wartość, a do kolumny "przyczyna danej zawartości" wpisać zakres kontrolny. W przypadku wystąpienia górnego limitu podać wartość maksymalną. | [15 empty] | Zaznaczyć "Jest/Brak". | □ Brak □ Jest
3. W przypadku obróbki powierzchni należy osobno podać materiał macierzysty i skład. Należy w nazwie komponentu podać symbol obróbki. Należy też osobno zakwalifikować poszczególne obróbki wielowarstwowe.
4. Należy podać zawartość dla jednorodnego materiału, tak, aby suma wyniosła 100%.
5. W przypadku wskazania niebezpiecznych substancji, należy podać powód powstania danej zawartości i ich procentową zawartość. | [15 empty] | *Sprawdzenie zawartości siarki i związków siarki
6. Kod materiału: oficjalna definicja materiału (POM- polioksymetylen oraz TPE-elastorem termoplastyczny). Nazwa normy: oficjalna norma (Plastik-ISO1043-1 do 4, metale-EN10027, SAE, ISO683-1, lutowanie-JIS Z3282, ISO9453, itp.) | [15 empty] | Zaznaczyć "Jest/Brak". | □ Brak □ Jest
Numer porządkowy | Użycie priorytetowe | Nazwa komponentu/nazwa części/producent/numer części |  |  | Waga mg | Używana ilość | Nazwa materiału Nazwa związku chemicznego |  |  |  | Producent/ numer części |  | Oznaczenia materiału | Nazwa normy | Numer porządkowy Mabuchi | Nazwa związku chemicznego | Numer CAS | Zawartość procentowa Wt％ | Przyczyna danej zawartości
Raport o składzie chemicznym materiału | [15 empty] | Numer specyfikacji Wersja
Nazwa produktu | [18 empty] | Strona 2/
Kod części Mabuchi
Numer części dostawcy
Waga jednostkowa (mg)
Numer porządkowy | Użycie priorytetowe | Nazwa komponentu/nazwa części/producent/numer części |  |  | Waga mg | Używana ilość | Nazwa materiału Nazwa związku chemicznego |  |  |  | Producent/ numer części |  | Oznaczenia materiału | Nazwa normy | Numer porządkowy Mabuchi | Nazwa związku chemicznego | Numer CAS | Zawartość procentowa Wt％ | Przyczyna danej zawartości

## Załącznik 14-1 (Raport 5 Why)
Q-MAB-D012-16-P ［załącznik 14-1］
Złożyć do: | [7 empty] | Raport 5 Why | [6 empty] | Wydano dnia
Temat |  |  |  |  | Podział | □ Pośredni | [8 empty] | Nazwa klienta/nazwa fabryki
Nazwa części/materiału | [5 empty] | □ Końcowy |  | Droga przekazywania formularza: 1. W przypadku zapotrzebowania na środki zaradcze: dział przygotowujący ⇒ dział zgłaszający zapotrzebowanie na środki zaradcze (przesłać do niego raport) | [6 empty] | Nazwa działu
Kod części lub materiału | [14 empty] | Osoba odpowiedzialna | Zweryfikował | Przygotował
2. Inne przypadki: dział przygotowujący (przygotowanie ⇒ przechowywanie)
Opis zdarzenia (nieprawidłowość, opis nieprawidłowości, liczba sztuk, miejsce zdarzenia, postępowanie) |  |  |  | Opis stanu faktycznego (wyniki sprawdzenia części, analiza przyczynowa, jakość produkowanych części)
[Nieprawidłowość] |  |  |  | [Wyniki sprawdzenia części] | [7 empty] | [Analiza przyczynowa]
[Opis nieprawidłowości]
[Liczba sztuk]
[Miejsce zdarzenia]
[Postępowanie] |  |  |  | [Jakość produkowanych części]
1. Numer porządkowy
2. Nazwa modelu
3. Opis nieprawidłowości
4. Liczba sztuk nieprawidłowych
5. Numer partii produkcyjnej
6. Data produkcji
Badanie przyczyny (mechanizm występowania, odtworzenie problemu, analiza przyczyn) | [6 empty] | Odpowiednie środki zaradcze (opis środków zaradczych, przewidywane rezultaty) | [6 empty] | Zatwierdzenie wyników środków zaradczych (opis wyników)
[Mechanizm występowania] | [6 empty] | [Środki zaradcze] | [6 empty] | [Opis wyników]
[7 empty] | 1. Działania naprawcze | [6 empty] | 1. Rezultaty
[7 empty] | 2. Data wdrożenia | [6 empty] | 2. Data zatwierdzenia
[Odtworzenie problemu] | [6 empty] | [Przewidywane wyniki]
Informacja zwrotna do działu, w którym powstał problem (wpływ na system działania, strukturę oraz rozwój ogólny w wielu dziedzinach)
[system działania, struktura, rozwój ogólny w wielu dziedzinach]
1. Działania zapobiegawcze
2. Data wdrożenia
[Analiza przyczyn]
Krok |  | 1 | 2 |  |  | 3 |  |  |  | 4 | 5
Przyczyny wystąpienia zdarzenia
Działanie
Przyczyna przeoczenia
Historia zmian
Liczba wersji | Dzień rozpoczęcia/dzień modyfikacji | [5 empty] | Treść | [5 empty] | Przygotował
Pierwsza wersja | [14 empty] | Data otrzymania | Zatwierdził | Zweryfikował
01
02
03
04
05 | [17 empty] | Przechowywać bez ograniczeń czasowych

## Załącznik 14-2 (Przykład)
Q-MAB-D012-16-P ［załącznik 14-2］
Złożyć do: |  |  | Mabuchi Motor, Dział Jakości | [7 empty] | Raport 5 Why | [7 empty] | Wydano dnia | ＊＊＊＊ |  |  | Dzień
Temat |  |  | Zmniejszanie występowania gratów |  |  |  |  | Sekcja | □ Pośredni | [9 empty] | Nazwa klienta/nazwa fabryki | ＊＊＊＊＊＊＊＊＊
Nazwa części/materiału |  |  | 56－E94XA | [5 empty] | ■ Końcowy |  | Droga przekazywania formularza: 1. W przypadku zapotrzebowania na środki zaradcze: dział przygotowujący ⇒ dział zgłaszający zapotrzebowanie na środki zaradcze (przesłać do niego raport) | [7 empty] | Nazwa działu | ＊＊＊＊＊＊＊＊＊
Kod części lub materiału |  |  | Płytka drukowana PCB: | [15 empty] | Sprawdził | Zweryfikował |  | Przygotował
2. Inne przypadki: dział przygotowujący (przygotowanie ⇒ przechowywanie)
[19 empty] | ＊＊＊＊ | ＊＊＊＊ |  | ＊＊＊＊
Opis zdarzenia (nieprawidłowość, opis nieprawidłowości, liczba sztuk, miejsce zdarzenia, postępowanie) | [6 empty] | Opis stanu faktycznego (wyniki sprawdzenia części, analiza przyczynowa, jakość produkowanych części)
[Nieprawidłowość] | [6 empty] | [Wyniki sprawdzenia części] | [6 empty] | [Analiza przyczynowa]
Grat na otworze (centralna część produktu) | [6 empty] | Zdjęcie niezgodności: nie było gratu na zewnętrznej średnicy, tylko na kwadratowym otworze.
[Opis nieprawidłowości]
Grat
[Liczba sztuk] | [6 empty] | Sprawdzenie stanu magazynowego
Partia produkcyjna wyprodukowana dnia | [6 empty] | Nie było widać gratu na stronie drukowanej, ale były z drugiej strony.
[Miejsce zdarzenia] | [6 empty] | *Powstanie zadziorów na dolnej stronie.
Zostały wykryte podczas kontroli przy przyjęciu w fabryce w Dongguan i podczas kontroli w procesie.
[Postępowanie]
1. Numer porządkowy:＊＊＊＊＊＊＊
2. Nazwa modelu: ------------------- | [6 empty] | [Jakość produkowanych części]
3. Opis nieprawidłowości: Nie ma gratu na stronie drukowanej ale jest z tyłu. | [6 empty] | Na produktach wyprodukowanych po naprawie matrycy grat jest praktycznie nieobecny.
4. Liczba wad: 257/100000 sztuk（0.257％） | [6 empty] | Przy blisko 3000 cykli prasy zaczyna pojawiać się grat.
5. Numer partii produkcyjnej: ＊＊＊＊＊＊＊
6. Data produkcji: | [6 empty] | W przypadku powstawania gratu na kwadratowym otworze: zauważalny jest grat w miejscu wylotu materiału formującego.
Badanie przyczyny (mechanizm występowania, odtworzenie problemu, analiza przyczyn) | [9 empty] | Odpowiednie środki zaradcze (opis środków zaradczych, przewidywane rezultaty) | [7 empty] | Zatwierdzenie wyników środków zaradczych (opis wyników)
[Mechanizm występowania] | [9 empty] | [Środki zaradcze] | [7 empty] | [Opis wyników]
① Z powodu zużycia ostrze nie tnie odpowiednio, przez co powstaje grat. | [9 empty] | 1. Działania naprawcze |  |  |  |  | 2. Data wdrożenia |  |  | 1. Rezultaty |  |  | 2. Data zatwierdzenia
② Ustalono standardy konserwacji matrycy, jednak po ustawieniu matrycy zgodnie z tymi standardami, cięcie nie odbywało się w odpowiedni sposób. | [9 empty] | ① Rewizja i ponowne ustalenie standardu konserwacji matrycy, |  |  |  |  | Wdrożono dnia: |  |  | Przez zastosowanie środków zaradczych ① - ⑦ możliwe było znaczne zmniejszenie ilości gratu. |  |  | Data
Wewnątrz matrycy doszło do powstania poluzowania, co okazało się być bezpośrednią przyczyna powstawania gratów. | [9 empty] | Konserwacja zewnętrznego obwodu: przeprowadzenie polerowania po 3000 cyklach.
③ Grat występował na dolnej stronie. Grat nie został zauważony, przez co oceniono produkt jako zgodny. | [9 empty] | ・Stempel kwadratowego otworu: wymiana po 3000 cyklach
Ponieważ nie przeprowadza się obróbki na dolnej stronie, nie sprawdza się obecności gratów; sprawdza się tylko punkty związane z zarysowaniami na produkcie. | [9 empty] | ② W celu kontroli cykli na tabeli jest zapisywana liczba cykli oraz suma. |  |  |  |  | Wdrożono dnia:
・Poprzez określenie obecnej liczby cykli kontrolę, przeprowadza się dla standardowej liczby produktów.
[Odtworzenie problemu] | [9 empty] | ③ Po kontroli wzrokowej powierzchni dodano punkty związane z kontrolą gratów na kwadratowym otworze z tyłu (na dolnej powierzchni). |  |  |  |  | Wdrożono dnia:
| *pierwotne standardy konserwacji matrycy |  |  |  | *faktyczny stan matrycy po standardowej liczbie cykli |  |  |  |  | ④ Dodano proces usuwania gratów z produktu za pomocą elektrycznej szczoteczki. |  |  |  |  | Wdrożono dnia:
| Obwód zewnętrzny: 3000 cykli |  |  |  | Rogi stempla do kwadratowych otworów były zaokrąglone, co utrudniało odpowiednie cięcie. |  |  |  |  | ⑤ Po usunięciu gratów za pomocą elektrycznej szczoteczki przeprowadzane jest mycie wodą. |  |  |  |  | Wdrożono dnia: |  |  | Szczotkowanie elektryczną szczotką i mycie wodą będą skuteczne w eliminowaniu gratu, nawet jeżeli grat się pojawi.
| Stempel kwadratowego otworu: 6000 cykli | [8 empty] | ⑥ Zmiana ze szczotkowania ręcznego na użycie przyrządu. |  |  |  |  | Wdrożono dnia:
(dzięki przygotowaniu przyrządu, który szczotkuje na raz 9 sztuk, zmniejszono zakres występowania problemu)
[10 empty] | ⑦ Dodano punkt o kontroli dolnej strony produktu, pouczono inspektorów o odpowiedniej kontroli gratów. |  |  |  |  | Wdrożono dnia:
Informacja zwrotna do działu, w którym powstał problem (wpływ na system działania, strukturę oraz rozwój ogólny w wielu dziedzinach)
[10 empty] | [Przewidywane wyniki] | [7 empty] | [System działania, struktura, rozwój ogólny w wielu dziedzinach]
[10 empty] | Ustalono cykle na 3000. Dzięki konserwacji matrycy i usuwania szczotką gratów oraz kontroli dolnej strony, PPM dla przeoczonych gratów wyniesie 0. | [7 empty] | 1. Działania zapobiegawcze |  |  | 2. Data wdrożenia
[18 empty] | Przygotowano instrukcje kontroli cykli i umieszczono je na procesie prasy. |  |  | Data
[Analiza przyczyn] | [17 empty] | (Nr kontrolny: SH-EH-189)
Krok |  | 1 |  |  |  | 2 |  |  | 3 |  |  |  | 4 |  | 5 |  |  | Wdrożono również dla innych płytek drukowanych.
| Przyczyny wystąpienia zdarzenia | Poluzowanie w stemplu kwadratowego otworu |  |  |  | Poluzowanie wzrasta stopniowo wraz ze wzrostem liczby cykli. |  |  | Przez znaczne poluzowanie, cięcie materiału zostało utrudnione. |  |  |  | Do momentu przeprowadzenia konserwacji pozostało jeszcze wiele cykli - doprowadziło to do powstania znacznego poluzowania. |  | Liczba cykli do momentu przeprowadzenia konserwacji nie była odpowiednia (wytłaczanie kwadratowego otworu).
Działanie
| Przyczyna przeoczenia | Podczas kontroli dolnej strony i pomiaru wymiarów kwadratowego otworu produkty uznawano za produkty zgodne. |  |  |  | Na dolnej stronie płytki nie przeprowadzano dokładnej kontroli pod kątem występowania gratów. |  |  | Ponieważ grat znajdował się na dolnej stronie i powiększał się wraz z upływem czasu - nie został zauważony. |  |  |  | Kontrolerzy nie byli w stanie przeprowadzić odpowiedniej kontroli dolnej strony płytki pod kątem występowania gratów. |  | Nie podano punktów kontrolnych dotyczących gratów na dolnej stronie płytki.
Historia zmian
Liczba wersji | Dzień rozpoczęcia/dzień modyfikacji | [8 empty] | Treść | [6 empty] | Przygotował
Pierwsza wersja | Data |  |  | Pierwsza wersja | [11 empty] | ＊＊＊＊＊ |  |  | Data otrzymania | Zatwierdził |  | Zweryfikował
01 | Data |  |  | Korekta i podanie środków zaradczych, skorygowanie wyników | [11 empty] | ＊＊＊＊＊
02
03
04
05 | [22 empty] | Przechowywać bez ograniczeń czasowych
Grat
Kształt produktu
Powiększony rysunek otworu
Matryca
Pojemność
Rejestr
Tabela zarządzania produktem
Liczba cykli
Kontrola cykli
3000 cykli
Szkolenie
Standardy serwisowania
Prasa
Komponenty / materiały formujące
Montaż formy
Materiał formujący
Twardy
Grubość płytki 1.0mm
Grat
Tendencja do gratowania
Niedociągnięcia w przeprowadzoanym serwisowaniu
Liczba osób
Wiek
Selekcja pracowników
Ocena zgodności
Inspektor
Szkolenie
Informacja zwrotna
Wdrożenie środków zaradczych
Badanie środków zaradczych
Ocena zgodności
Rysunek procesu QC
Rodzaj standardu
Specyfikacja produktu
Normy kontroli
Próbki graniczne
Metoda kontroli
Kontrola (miesiąc)
Liczba kontroli
Występowanie gratu
Współczynnik występowania
luty 2010
marzec 2010
kwiecień 2010
Stempel kwadratowego otworu
Luz

## Załącznik 15-1 (Tabela zatwierd
Q-MAB-D012-16-P ［załącznik 15-1］
Nazwa części/materiału Parts or Materials Name | [6 empty] | Tabela do weryfikacji CQI (ocena specjalnych procesów) | [10 empty] | Wydano dnia Issued Date |  |  | Rok (R) |  | Miesiąc (M) |  | Dzień (D)
Numer części/materiału Parts or Materials Code | [17 empty] | Nazwa firmy Company Name
Dział Department
[7 empty] | Ocena procesów specjalnych CQI CQI（SPECIAL PROCESS ASSESSMENT) CHECK SHEET | [10 empty] | Otrzymano dnia Receipt Date​ | Osoba zatwierdzająca w Mabuchi MAB Approval ​ | Osoba odpowiedzialna Responsible |  | Zweryfikował Confirmation |  | Przygotował Issue
Proces CQI CQI Process | Jest/Brak ○/X | Szczegóły procesu (jeżeli są, należy zaznaczyć → ☑) Detail Contents（ ○（YES） → Checking Box ☑） | [18 empty] | Nazwa procesu w Planie QC Process Name in QC Process
CQI-9 |  | □ Nawęglanie Carburizing |  |  |  |  | □ Utwardzanie wydzieleniowe Precipitation Hardening/Aging | [7 empty] | □ Odprężanie Stress-Relieving
Obróbka cieplna |  | □ Węgloazotowanie (cyjanowanie) Carbonitriding |  |  |  |  | □ Azotowanie Nitriding (Gas) | [7 empty] | □ Nawęglanie niskociśnieniowe Low Pressure Carburizing
Heat Treat System |  | □ Wyregulowanie ilości węgla lub nawęglanie Carbon Correction or recarburization |  |  |  |  | □ Węgloazotowanie ferrytyczne (gas lub sól) Ferritic-Nitrocarburizing (Gas or Salt) | [7 empty] | □ Spiekanie Sinter Hardening
|  | □ Hartowanie i odpuszczanie（Quench & Temper） |  |  |  |  | □ Obróbka cieplna aluminium Aluminum Heat Treating | [7 empty] | □ Azotowanie jonowe Ion Nitriding
|  | □ Hartowanie izotermiczne Austempering |  |  |  |  | □ Hartowanie indukcyjne Induction heating
|  | □ Martempering (rodzaj hartowania bainitycznego) Martempering |  |  |  |  | □ Wyżarzanie Annealing
|  | □ Odpuszczanie Tempering |  |  |  |  | □ Wyżarzanie normalizujące Normalizing | [5 empty] | *Wyłączenie ze zgodności: nie dotyczy procesu pośredniego nagrzewania, które nie wpływa na ostateczną charakterystykę części
CQI-11 |  | □ Cynk Zinc | [6 empty] | □ Powlekanie stopem cynku Zinc Alloy Plating | [7 empty] | □ Bezprądowe powlekanie niklem Electroless Nickel Plating
Platerowanie |  | □ Powlekanie mechaniczne Mechanical Plating | [6 empty] | □ Powłoki dekoracyjne Decorative Plating for Metal | [7 empty] | Kontrola procesu Process Control
Plating System |  | □ Oczyszczanie powierzchni do powlekania dekoracyjnego metali Surface Conditioning of Metals for Decorative Plating | [6 empty] | □ Powlekanie tworzyw sztucznych Decorative Plating for Plastic | [7 empty] | Urządzenia do testów Testing Equipment
|  | □ Oczyszczanie powierzchni metali do elektropolerowania Surface Conditioning of Metals for Electropolishing | [6 empty] | □ Elektropolerowanie stali nierdzewnej Electropolishing on Stainless Steel
|  | □ Oczyszczanie powierzchni do powlekania dekoracyjnego plastików Surface Conditioning of Plastics for Decorative Plating | [6 empty] | □ Chromowanie stali nierdzewnej Chrome Flash on Stainless Steel
|  | □ Usuwanie kruchości wodorowej Hydrogen Embrittlement Relief Bake Process | [6 empty] | □ Chromowanie twarde Hard Chrome Plating
CQI-12 |  | □ Obróbka wstępna (na bazie wody) Pretreatment（Aqueous） |  |  | □ Powlekanie natryskowe Spray Coating |  |  | □ Malowanie elektroforetyczne Autodeposition |  |  |  | □ Anodowanie twarde Hard Coat Anodizing | [5 empty] | Urządzenie Equipment
Powlekanie |  | □ Obróbka wstępna (mechaniczna) Pretreatment（Mechanical） |  |  | □ Osadzanie elektrolitycznie Electro coating |  |  | □ Utwardzanie Cure | [9 empty] | Inspekcja części Part Inspection
|  | □ Powlekanie proszkowe Powder Coating |  |  | □ Powlekanie przez zanurzenie/powlekanie obrotowe Dip/Spin |  |  | □ Anodowanie Anodizing | [9 empty] | Testy Testing
□ Powłoka konwersyjna (fosforanowane, niefosforanowanie, chromowanie, niechromowanie) (Phosphate, Non-Phosphate, Chromate, Non-Chrome)
CQI-15 |  | Spawanie łukowe Arc Welding |  |  |  | Zgrzewanie elektryczne oporowe Resistance Welding |  |  |  |  | Spawanie laserowe Laser Welding |  |  |  |  | Zgrzewanie w stanie stałym Solid State Welding
Spawanie/zgrzewanie |  | □ Spawanie sworzni/zgrzewanie garbowe Arc Stud／Fastener Welding |  |  |  | □ Zgrzewanie punktowe Resistance Spot Welding |  |  |  |  | □ Spawanie laserem Nd:YAG Nd YAG Welding |  |  |  |  | □ Zgrzewanie tarciowe Inertia Friction Welding
Welding |  | □ Spawanie łukowe drutem rdzeniowym Flux Cored Arc Welding |  |  |  | □ Zgrzewanie garbowe Projection Welding |  |  |  |  | □ Spawanie C02 CO2 Welding |  |  |  |  | □ Zgrzewanie tarciowe z napędem bezpośrednim Direct Drive Friction Welding
|  | □ Spawanie MIG/MAG Gas Metal Arc Welding |  |  |  | □ Zgrzewanie liniowe Resistance Seam Welding |  |  |  |  | □ Spawanie laserowe diodowe Diode Welding |  |  |  |  | □ Zgrzewanie tarciowe z przemieszaniem Friction Stir Welding
|  | □ Spawanie łukiem krytym Submerged Arc Welding |  |  |  | □ Zgrzewanie liniowe wysokiej częstotliwości High-frequency Seam Welding |  |  |  |  | Podawanie drutu Wire Fed |  |  |  |  | □ Spawanie doczołowe Flash Butt Welding
|  | □ Spawanie elektrodami otulonymi Shielded Metal Arc Welding |  |  |  | □ Zgrzewanie indukcyjne liniowe Induction Seam Welding | [9 empty] | □ Zgrzewanie doczołowe oporowe Resistance Butt Welding
|  | □ Spawanie łukiem plazmowym Plasma Arc Welding |  |  |  | □ Zgrzewanie zgniotowe Mash Seam Welding | [9 empty] | □ Zgrzewanie ultradźwiękowe Ultrasonic Welding
|  | □ TIG Gas Tungsten Arc Welding |  |  |  | □ Zgrzewanie iskrowe Flash welding
□ Spawanie MIG/MAG Gas Metal Arc Welding
CQI-17 |  | □ Drukowanie Pasty Lutowniczej Solder Paste Printing |  | □ Lutowanie selektywne Selective Soldering |  |  |  | □ Powłoki konformalne Conformal Coating | [5 empty] | Kontrola Inspection |  |  |  | Dozowanie kleju Glue Dispensing
Lutowanie |  | □ Lutowanie rozpływowe (reflow) Reflow Soldering |  | □ Lutownica automatyczna Automated Soldering Iron | [9 empty] | Nagrzewanie indukcyjne Induction Heating |  |  |  | Nagrzewanie wstępne przed lutowaniem Pre-Heat for Soldering
Soldering |  | □ Lutowanie na fali Wave Soldering |  | □ Lutownica ręczna Manual Soldering Iron | [9 empty] | Testy Testing |  |  |  | Separacja PCB PCB Separation
|  | □ Fontanna lutownicza Fountain Soldering |  | □ Lutowanie laserowe Laser Soldering |  |  |  | Rozmieszczenie urządzeń montażu powierzchniowego Surface Mount Device Placement | [9 empty] | ICT In-circuit Testing
|  | □ Powlekanie przez zanurzenie Dip Soldering |  | □ Lutowanie miękkie Soft Beam Soldering |  |  |  | Aplikacja topnika do lutowania na fali Flux Application for Wave Soldering | [9 empty] | Korekta lutowania Solder Re-work
CQI-23 |  | □ Formowanie wtryskowe Injection Molding |  | □ Formowanie transferowe Transfer Molding |  |  |  | Urządzenia Equipment
|  | □ Formowanie wydmuchowe Blow Molding |  | □ Wytłaczanie Extrusion Molding |  |  |  | Inspekcja części Part Inspection
Formowanie Molding system |  | □ Formowanie próżniowe Vacuum Molding | [5 empty] | Testy Testing
□ Formowanie tłoczne Compression Molding
CQI-27 |  | □ Metal ciągliwy Ductile Iron | □ Odlewanie metodą traconego wosku Investment Casting (Iron/Steel) | [6 empty] | □ Odlewanie kokilowe (aluminium do formy trwałej) Aluminum Permanent Mold
Odlewanie Casting |  | □ Żeliwo szare Grey Iron | □ Odlewanie wysokociśnieniowe - aluminium Aluminum High Pressure Die Cast | [6 empty] | □ Tłoki aluminiowe Aluminum Pistons
|  | □ Odlewanie odśrodkowe Centrifugal Liners | □ Odlewanie wysokociśnieniowe - magnez Magnesium High Pressure Die Cast | [6 empty] | □ Odlewanie wysokociśnieniowe - cynk Zinc High Pressure Die Cast
|  | □ Odlewanie piaskowe - aluminium Aluminum Green Sand | [7 empty] | □ Zagęszczone żelazo grafitowe Compacted Graphite Iron
|  | □ Półstała forma aluminiowa Aluminum Semi-Permanent Mold | [7 empty] | □ Półstała forma aluminiowa - głowica cylindra Aluminum Semi-Permanent Mold Cylinder Heads

## Załącznik 15-2 (Przykład)
Q-MAB-D012-16-P ［załącznik 15-2］
Nazwa części/materiału |  |  | ＊＊＊＊＊＊＊＊＊ |  |  |  |  | Tabela do weryfikacji CQI (oceny specjalnych procesów) | [10 empty] | Wydano dnia
Numer części/materiału Parts or Materials Code |  |  | **-*****,**-*****,**-*****,**-*****,**-***** | [15 empty] | Nazwa firmy Company Name |  | ＊＊＊＊＊＊＊＊＊
**-*****,**-*****,**-*****,**-*****,**-*****,**-*****,**-*****,**-*****,**-*****, | [18 empty] | Dział Department |  | ＊＊＊＊＊＊＊＊＊
**-*****,**-*****,**-*****,**-*****, | [7 empty] | CQI（SPECIAL PROCESS ASSESSMENT) CHECK SHEET | [10 empty] | Otrzymano dnia Receipt Date | Osoba zatwierdzająca w Mabuchi MAB Approval | Osoba odpowiedzialna Responsible |  | Zweryfikował Confirmation | Przygotował Issue
[21 empty] | ＊＊＊＊ |  | ＊＊＊＊ | ＊＊＊＊
Nr CQI Proces Process | Jest/brak ○/X | Szczegóły procesu (jeżeli są, należy zaznaczyć → ☑) Detail Contents（ ○（YES） → Checking Box ☑） | [19 empty] | Nazwa procesu w procesach QC Process Name in QC Process
CQI-9 | ○ | □ Nawęglanie Carburizing | [5 empty] | □ Utwardzanie wydzieleniowe Precipitation Hardening/Aging | [7 empty] | □ Odprężanie Stress-Relieving | [5 empty] | Hartowanie Quenching Treatment □ Spiekanie Sintering Process
Obróbka cieplna Heat Treat System |  | □ Węgloazotowanie (cyjanowanie) Carbonitriding | [5 empty] | □ Azotowanie Nitriding (Gas) | [7 empty] | □ Nawęglanie niskociśnieniowe Low Pressure Carburizing
Heat Treat System |  | □ Wyregulowanie ilości węgla lub nawęglanie Carbon Correction or Correction | [5 empty] | □ Węgloazotowanie ferrytyczne (gas lub sól) Ferritic-Nitrocarburizing (Gas or Salt) | [7 empty] | ☑ Spiekanie Sinter Hardening
|  | ☑ Hartowanie neutralne (hartowanie i odpuszczanie)（Neutral Hardening（Quench & Temper） | [5 empty] | □ Obróbka cieplna - aluminium Aluminum Heat Treating | [7 empty] | □ Azotowanie jonowe Ion Nitriding
|  | □ Hartowanie izotermiczne Austempering | [5 empty] | □ Hartowanie indukcyjne Induction heating
|  | □ Martempering (rodzaj hartowania bainitycznego) Martempering | [5 empty] | □ Wyżarzanie Annealing
|  | □ Odpuszczanie Tempering | [5 empty] | □ Wyżarzanie normalizujące Normalizing | [5 empty] | *Wyłączenie ze zgodności: nie dotyczy procesu pośredniego nagrzewania, które nie wpływa na ostateczną charakterystykę części
CQI-11 | ○ | □ Cynk Zinc | [7 empty] | □ Powlekanie stopem cynku Zinc Alloy Plating | [7 empty] | ☑ Bezprądowe powlekanie niklem Electroless Nickel Plating |  |  |  | Powlekanie niklem Nickel Plating Wypiekanie Baking Processing
Platerowanie |  | □ Powlekanie mechaniczne Mechanical Plating | [7 empty] | □ Powłoki dekoracyjne Decorative Plating for Metal | [7 empty] | Kontrola procesu Process Control
Plating system |  | □ Oczyszczanie powierzchni do powlekania dekoracyjnego metali Surface Conditioning of Metals for Decorative Plating | [7 empty] | □ Powlekanie tworzyw sztucznych Decorative Plating for Plastic | [7 empty] | Urządzenia do testów Testing Equipment
|  | □ Oczyszczanie powierzchni metali do elektropolerowania Surface Conditioning of Metals for Electropolishing | [7 empty] | □ Elektropolerowanie stali nierdzewnej Electropolishing on Stainless Steel
|  | □ Oczyszczanie powierzchni do powlekania dekoracyjnego plastików Surface Conditioning of Plastics for Decorative Plating | [7 empty] | □ Chromowanie stali nierdzewnej Chrome Flash on Stainless Steel
|  | ☑ Usuwanie kruchości wodorowej Hydrogen Embrittlement Relief Bake Process | [7 empty] | □ Chromowanie twarde Hard Chrome Plating
CQI-12 | ✕ | □ Obróbka wstępna (na bazie wody) Pretreatment (Aqueous） |  |  |  | □ Powlekanie natryskowe Spray Coating |  |  | □ Malowanie elektroforetyczne Autodeposition |  |  |  | □ Anodowanie twarde Hard Coat Anodizing | [5 empty] | Urządzenie Equipment
Powlekanie |  | □ Obróbka wstępna (mechaniczna) Pretreatment (Mechanical) |  |  |  | □ Osadzanie elektrolitycznie Electrocoating |  |  | □ Utwardzanie Cure | [9 empty] | Inspekcja części Part Inspection
Coating |  | □ Powlekanie proszkowe Powder Coating |  |  |  | □ Powlekanie przez zanurzenie/powlekanie obrotowe Dip/Spin |  |  | □ Anodowanie Anodizing | [9 empty] | Testy Testing
System |  | □ Powłoka konwersyjna (fosforanowane, niefosforanowanie, chromowanie, niechromowanie) (Phosphate, Non-Phosphate, Chromate, Non-Chrome)
CQI-15 | ✕ | Spawanie łukowe Arc Welding |  |  |  |  | Spawanie elektryczne oporowe Resistance Welding |  |  |  |  | Spawanie laserowe Laser Welding |  |  |  |  | Spawanie w stanie stałym Solid State Welding
Spawanie |  | □ Spawanie sworzni/zgrzewanie garbowe Arc Stud/Fastener Welding |  |  |  |  | □ Spawanie punktowe Resistance Spot Welding |  |  |  |  | □ Spawanie laserem Nd:YAG Nd YAG Welding |  |  |  |  | □ Zgrzewanie tarciowe Inertia Friction Welding
Welding |  | □ Spawanie łukowe drutem rdzeniowym Flux Cored Arc Welding |  |  |  |  | □ Zgrzewanie garbowe Projection Welding |  |  |  |  | □ Spawanie C02 CO2 Welding |  |  |  |  | □ Zgrzewanie tarciowe z napędem bezpośrednim Direct Drive Friction Welding
System |  | □ Spawanie MIG/MAG Gas Metal Arc Welding |  |  |  |  | □ Zgrzewanie liniowe Resistance Seam Welding |  |  |  |  | □ Spawanie laserowe diodowe Diode Welding |  |  |  |  | □ Zgrzewanie tarciowe z przemieszaniem Friction Stir Welding
|  | □ Spawanie łukiem krytym Submerged Arc Welding |  |  |  |  | □ Zgrzewanie liniowe wysokiej częstotliwości High-frequency Seam Welding |  |  |  |  | Podawanie drutu Wire Fed |  |  |  |  | □ Spawanie doczołowe Flash Butt Welding
|  | □ Spawanie elektrodami otulonymi Shielded Metal Arc Welding |  |  |  |  | □ Zgrzewanie indukcyjne liniowe Induction Seam Welding | [9 empty] | □ Zgrzewanie doczołowe oporowe Resistance Butt Welding
|  | □ Spawanie łukiem plazmowym Plasma Arc Welding |  |  |  |  | □ Zgrzewanie zgniotowe Mash Seam Welding | [9 empty] | □ Zgrzewanie ultradźwiękowe Ultrasonic Welding
|  | □ TIG Gas Tungsten Arc Welding |  |  |  |  | □ Zgrzewanie iskrowe Flash welding
□ Spawanie MIG/MAG Gas Metal Arc Welding
CQI-17 | ✕ | □ Solder Paste Printing Drukowanie pasty lutowniczej |  |  | □ Selective Soldering Lutowanie selektywne |  |  |  | □ Conformal Coating Powłoki konformalne | [5 empty] | Inspection Kontrola |  |  |  | Dozowanie kleju Glue Dispensing
Lutowanie |  | □ Lutowanie rozpływowe (reflow) Reflow Soldering |  |  | □ Lutownica automatyczna Automated Soldering Iron | [9 empty] | Nagrzewanie indukcyjne Induction Heating |  |  |  | Nagrzewanie wstępne przed lutowaniem Pre-Heat for Soldering
Soldering |  | □ Lutowanie na fali Wave Soldering |  |  | □ Lutownica ręczna Manual Soldering Iron | [9 empty] | Testy Testing |  |  |  | Separacja PCB PCB Separation
System |  | □ Fontanna lutownicza Fountain Soldering |  |  | □ Lutowanie laserowe Laser Soldering |  |  |  | Rozmieszczenie urządzeń montażu powierzchniowego Surface Mount Device Placement | [9 empty] | ICT In-circuit Testing
|  | □ Powlekanie przez zanurzenie Dip Soldering |  |  | □ Lutowanie miękkie Soft Beam Soldering |  |  |  | Aplikacja topnika do lutowania na fali Flux Application for Wave Soldering | [9 empty] | Korekta lutowania Solder Re-work
CQI-23 | ○ | ☑ Formowanie wtryskowe Injection Molding |  |  | □ Formowanie transferowe Transfer Molding |  |  |  | Urządzenia Equipment | [12 empty] | Formowanie Molding process
Formowanie |  | □ Formowanie wydmuchowe Blow Molding |  |  | □ Wytłaczanie Extrusion Molding |  |  |  | Inspekcja części Part Inspection
Molding |  | □ Formowanie próżniowe Vacuum Molding | [6 empty] | Testy Testing
System |  | □ Formowanie tłoczne Compression Molding
CQI-27 | ✕ | □ Metal ciągliwy Ductile Iron |  | □ Odlewanie metodą traconego wosku Investment Casting (Iron/Steel) | [6 empty] | □ Odlewanie kokilowe (aluminium do formy trwałej) Aluminum Permanent Mold
Odlewanie Casting |  | □ Żeliwo szare Grey Iron |  | □ Odlewanie wysokociśnieniowe - aluminium Aluminum High Pressure Die Cast | [6 empty] | □ Tłoki aluminiowe Aluminum Pistons
Casting System |  | □ Odlewanie odśrodkowe Centrifugal Liners |  | □ Odlewanie wysokociśnieniowe - magnez Magnesium High Pressure Die Cast | [6 empty] | □ Odlewanie wysokociśnieniowe - cynk Zinc High Pressure Die Cast
|  | □ Odlewanie piaskowe - aluminium Aluminum Green Sand | [8 empty] | □ Zagęszczone żelazo grafitowe Compacted Graphite Iron
|  | □ Półstała forma aluminiowa Aluminum Semi-Permanent Mold | [8 empty] | □ Półstała forma aluminiowa - głowica cylindra Aluminum Semi-Permanent Mold Cylinder Heads

## Załącznik 16-1 (Plan ulepszenia
Q-MAB-D012-16-P ［załącznik 16］
Przygotowano dnia
20XX rok
Nazwa działu:
|  | Plan wdrożenia kaizenów związanych z jakością | [10 empty] | Nazwa dostawcy: | [15 empty] | Sprawdził/-a |  | Osoba odpowiedzialna
Nazwa części/materiału:
1) Działania podejmowane w tym roku | [9 empty] | 2) Wartość docelowa | [11 empty] | 【Dotyczy - Nr kodu części Mabuchi】
Uwagi:
3) Wyniki
① Powstawanie niezgodności (20XX rok uzyskania wyników: XXX PPM) | [16 empty] | ② Wskaźnik wad na procesie
|  | Styczeń | Luty | Marzec | Kwiecień | Maj | Czerwiec | Lipiec | Sierpień | Wrzesień | Październik | Listopad | Grudzień | Suma |  |  |  |  | Styczeń | Luty | Marzec | Kwiecień | Maj | Czerwiec | Lipiec | Sierpień | Wrzesień | Październik | Listopad | Grudzień | Średnia
PPM | [16 empty] | Wskaźnik wad (%) | [13 empty] | #DIV/0!
4) Plan kaizenów
Nr | Punkty poddawane kaizenom | [8 empty] | Plan miesięczny (plan szczegółowy) | [12 empty] | Szczegóły | [8 empty] | Sprawdził/-a
[11 empty] | Styczeń | Luty | Marzec | Kwiecień | Maj | Czerwiec | Lipiec | Sierpień | Wrzesień | Październik | Listopad | Grudzień
[10 empty] | Wskaźnik produkowanych wad Wartość docelowa | 0% | 0% | 0% | 0% | 0% | 0% | 0% | 0% | 0% | 0% | 0% | 0%
1 | [9 empty] | Plan
Wyniki
2 | [9 empty] | Plan
Wyniki
3 | [9 empty] | Plan
Wyniki
4 | [9 empty] | Plan
Wyniki
5 | [9 empty] | Plan
Wyniki
6 | [9 empty] | Plan
Wyniki
Plan
Wyniki
Plan
Wyniki
Uwaga) Jeśli powyższe nie jest wypełniane, należy opisać szczegółowe informacje na załączniku.
XXXX
XXXX
XXXX

## Załącznik 16-2 (Przykład)
Q-MAB-D012-16-P ［załącznik 16］
Przygotowano dnia:
20XX rok
Nazwa działu:
|  |  | Plan wdrożenia kaizenów związanych z jakością | [10 empty] | Nazwa dostawcy: ×××××××××××× | [15 empty] | Sprawdził |  | Osoba odpowiedzialna
Nazwa części/materiału: ××××××××××××
| 1) Działania podejmowane w tym roku | [9 empty] | 2) Wartość docelowa | [11 empty] | 【Dotyczy - Nr kodu części Mabuchi】
|  |  | XXXXX Obniżenie wskaźnika produkowanych wad | [9 empty] | ① Występowanie niezgodności: poniżej XXPPM | [10 empty] | 12-345XX
|  |  | (zmieniejszenie głównie wady XXXXXX) | [9 empty] | ② Wskaźnik wad na procesie: średnia - poniżej X％
Uwaga (MABUCHI do dostawcy) ① XXXXXXXXXXXXXXXXXXXXXXXXXXXXXXXX
② XXXXXXXXXXXXXXXXXXXXXXX
3) Wyniki
| ① Powstawanie niezgodności (20XX rok uzyskania wyników: XXX PPM) | [16 empty] | ② Wskaźnik wad na procesie
|  |  | Styczeń | Luty | Marzec | Kwiecień | Maj | Czerwiec | Lipiec | Sierpień | Wrzesień | Październik | Listopad | Grudzień | Suma |  |  |  |  | Styczeń | Luty | Marzec | Kwiecień | Maj | Czerwiec | Lipiec | Sierpień | Wrzesień | Październik | Listopad | Grudzień | Średnia
| PPM |  | 0.1 | 0.2 | 0.3 | 0.2 | 0.3 | 0.4 | 0.2 | 0.2 | 0.1 | 0.1 | 0.1 | 0.1 |  |  |  | Wskaźnik wad (%) |  | 1 | 2 | 3 | 4 | 5 | 4 | 3 | 2 | 1 | 1 | 1 | 1 | 2.333333
4) Plan kaizenów
| Nr | Punkty poddawane kaizenom | [8 empty] | Plan miesięczny (plan szczegółowy) | [12 empty] | Szczegóły | [8 empty] | Sprawdził
[12 empty] | Styczeń | Luty | Marzec | Kwiecień | Maj | Czerwiec | Lipiec | Sierpień | Wrzesień | Październik | Listopad | Grudzień
[11 empty] | Wskaźnik produkowanych wad Wartość docelowa | 0% | 0% | 0% | 0% | 0% | 0% | 0% | 0% | 0% | 0% | 0% | 0%
| 1 | Kaizen XXXXXXXXXXXXXXX | [8 empty] | Plan | [12 empty] | 1. XXXXXXXX 2. XXXXXXXXXXXXXXXXXX 3. XXXXXXXX
Wyniki
| 2 | Kaizen XXXXXXXXXXXXXXX | [8 empty] | Plan
Wyniki
| 3 | Zarządzanie XXXXXXXXXXXXXX | [8 empty] | Plan
Wyniki
| 4 | Przygotowanie procedury kolejności działań | [8 empty] | Plan
Wyniki
| 5 | Środki zaradcze | [8 empty] | Plan
Wyniki
| 6 | [9 empty] | Plan
Wyniki
Plan
Wyniki
Plan
Wyniki
Uwaga) Jeśli powyższe nie jest wypełniane, należy opisać szczegółowe informacje na załączniku.
Analiza rysunkowa FTA wady XX
Wada XX
|  | Jednolita masa produktu | [9 empty] | Formowalność materiału | [5 empty] | Stabilność urządzenia XX |  |  |  |  | Powód selekcji | [7 empty] | Szkolenia
Grubość XX |  | Użycie XX |  | Napełnianie materiałem wejściowym |  | Skład materiału |  | Użycie XXXXX |  | Czyszczenie |  | Temperatura oleju, natężenie przepływu |  | Materiał matrycy |  |  | Temperatura wyciągu |  | Weryfikacja temperatury |  | Określenie limitów |  | Sposób selekcji |  | Wynik selekcji |  | Sposób kontroli |  |  |  | Szkolenie pracowników
Brak kontroli XXX, w przypadku wymiany po uszkodzeniu w danym produkcie dochodzi do powstania niezgodności. | [5 empty] | Wilgotność materiału |  | Uszkodzenie XXXXX |  | Częstotliwość czyszczenia |  | Kontrola natężenia przepływu |  | Kontrola okresowa |  |  | Kontrola chłodnicy oddymiacza |  | Pierścień cieplny |  | Próbki graniczne |  | Selekcja XXX |  | Czas operacji |  | Pośrednia kontrola wyrywkowa |  |  |  | Trening przed pracą
|  | Gdy nie jest wykonane ○○○ | [5 empty] | Wzrokowo - wymiana |  | Czyszczenie - rejestr |  | Regulacja zaworu obniżającego ciśnienie |  | Okresowa konserwacja | [8 empty] | Norma liczbowa/ilościowa |  | Zmniejszenie liczby godzin (obłożenia pracownika) |  | Liczba/ilość poddawana kontroli wyrywkowej |  |  |  | Szkolenie nowych pracowników
[8 empty] | Normy żywotności |  |  |  | Dodatkowy zawór dławiący | [10 empty] | Poziom jasności lampy |  | Czas przerwy |  | Liczba/ilość poddawana kontroli wyrywkowej |  |  |  | Szkolenie pracowników biurowych
[8 empty] | Gdy nie jest wykonane ○○○ | [16 empty] | Organizacja przerwy | [5 empty] | Szkolenie techniczne
XXXX
XXXX
XXXX
Dokładnie opisać punkty poddawane kaizenom i opisać plan wdrażania na wykresie Gantta.
XXXX
XXXX
XXXX
Dokładnie opisać punkty poddawane kaizenom i opisać plan wdrażania na wykresie Gantta.